## 6-书法教室（大教室）
序号 | 产品名称 | 技术参数 | 单位 | 数量
1 | 教师中控书法桌 | 1.规格：1600*600*780mm 2.结构：全木结构 3.★材质： 桌面选用榆木多层板，框架老榆木，榫卯结构，全实木桌凳，白乳胶辅助加固，一种独特的视觉美感，与复古风紧密交融，结实耐用。桌面边厚度不小于30mm,面板选用优质榆木多层板，桌腿尺寸30mm*80mm，美观大方，防形变，木纹纹理清晰，无瑕疵，局部不排除有自然结疤。油漆:选用环保水性漆，经8次打磨，五次底漆，3次面漆，反复打磨上漆并保留原有木纹，使器物更有色泽和韵味。环保性能符合GB18581-2001规定，漆膜附着力达到1级，色泽柔和持久，耐磨手感好。 | 张 | 1
2 | 太师椅 | 材质：实木。 规格：530*430*840mm。 材质：框架采用榉木或红柞木等硬木，座板采用独板座面，靠背与扶手连成一体，形成“三围屏”式围合结构，榫卯结构，白乳胶辅助加固，结实耐用。 油漆:选用环保水性漆，经打磨、底漆、面漆反复打磨，上漆后保留原有木纹，使器物更有色泽和韵味。环保性能符合GB18581-2001规定，漆膜附着力达到1级，色泽柔和持久，耐磨手感好。 | 把 | 1 | 参考图片
3 | 学生书法桌凳 | 1.尺寸：1400*600*750mm 2.★材质：桌面选用榆木多层板，框架老榆木，榫卯结构，全实木桌凳，白乳胶辅助加固，一种独特的视觉美感，与复古风紧密交融，结实耐用。桌面边厚度不小于30mm,面板选用优质榆木多层板，桌腿尺寸30mm*60mm，美观大方，防形变，木纹纹理清晰，无瑕疵，局部不排除有自然结疤。油漆:选用大宝环保水性漆，经8次打磨，五次底漆，3次面漆，反复打磨上漆并保留原有木纹，使器物更有色泽和韵味。环保性能符合GB18581-2001规定，漆膜附着力达到1级，色泽柔和持久，耐磨手感好。 | 张 | 28
4 | 学生书法凳 | 1.尺寸：420*300*430mm；2.材质：凳面选用榆木多层板，框架老榆木，榫卯结构，全实木桌凳，白乳胶辅助加固，一种独特的视觉美感，与复古风紧密交融，结实耐用。凳面边厚度不小于20mm,面板选用优质榆木多层板，凳腿尺寸30mm*50mm，美观大方，防形变，木纹纹理清晰，无瑕疵，局部不排除有自然结疤。油漆:选用大宝环保水性漆，经8次打磨，五次底漆，3次面漆，反复打磨上漆并保留原有木纹，使器物更有色泽和韵味。环保性能符合GB18581-2001规定，漆膜附着力达到1级，色泽柔和持久，耐磨手感好。 | 张 | 56
5 | 博古架 | 1200*250*1720mm, 材质：框架采用老榆木，榫卯结构，白乳胶辅助加固，结实耐用。多层错落格架，四面透空，下部设储物柜，可便于存放物品。 油漆:选用环保水性漆，经打磨、底漆、面漆反复打磨，上漆后保留原有木纹，使器物更有色泽和韵味。环保性能符合GB18581-2001规定，漆膜附着力达到1级。 | 个 | 2 | 参考图片
6 | 本项合计

## 14-大报告厅
序号 | 产品名称 | 技术参数 | 单位 | 数量
1 | 礼堂椅 | 1、产品尺寸：椅宽度560mm-580mm（包括一个扶手），椅背高度：1050mm±5mm，椅深510mm±5mm；座深460mm±5mm，座垫高度445mm±5mm；扶手前高度640mm±5mm,扶手后高610mm±5mm，座椅展开深度730mm±5mm，前后排距离900mm~1000mm±5mm；扶手宽57mm±1mm。 2、★椅坐背板：外板选用桉树旋切木多层板热压外覆实木木皮经热压一次成型，长度为750 mm±5mm，下宽度为510mm±5mm，上宽度为460mm±5mm，厚度为16mm，内衬精压胶合板。椅座：底板选用多层板外覆榉木经热压一次成型，尺寸：长度为460mm±5mm，宽度为425 mm±5mm，厚度为14mm。表面处理：高级绿色环保聚氨酯漆，五底三面油漆工艺，底漆为不饱和聚脂漆(PE)，面漆为双成份聚胺脂漆(PU)，漆膜硬度达2H-3H之间，附着性强，涂膜强韧，硬度高，光泽度高，耐水，耐磨，耐撞，耐热性好，可长期保持表面光亮效果。产品所用“木皮”符合依据GB/T13010-2020《木材工业用单板》GB18584-2001《室内装饰装修材料木家具中有 害物质限量》的检测，检测项目包含：含水率，外观，质量，甲醛释放量，以上项目全部符合国家标准。“坐背板”符合依据GB/T34722-2017《浸渍胶膜纸饰面胶合板和细木工板》GB18580-2017《室内装饰装修 材料人造板及其制品中甲醛释放限量》的检测，检测项目包含：表面胶合强度，表面耐划痕，表面耐磨，表面耐污染，表面耐龟裂，表面耐干热，表面耐水蒸，气甲醛释放量。“油漆”符合依据：GB 18581-2020《木器涂料中有害物质限量》HJ/T 414-2007《环境标志产品要求室内装饰装修用溶剂型木器涂料》GB/T 23997-2009《室内装饰装修用溶剂型聚氨酯 木器涂料》 GB/T 30647-2014《涂料中有害元素总含量的测定》的检测，检测项目包含：GB 18581-2020 卤代烃总和含量;乙二醇醚及醚酯总和含量;苯含量;甲苯与二甲苯(含乙苯总和含量:总铅含量;多环芳烃:V0C含量。 3、★扶手面：采用优质进口橡胶木经多道工序加工完成，表面按要求喷漆，表面光滑、无毛刺。尺寸：390mm*55mm*25mm。产品所用“实木扶手”符合依据GB/T3324-2024《木家具通用技术条件》GB/T1927.4-2021《无疵小试样木材物理力学性质试验 方法第4部分：含水率测定》GB/T1927.5-2021《无疵小试样木材物理力学性质试验方法第 5部分：密度测定》 GB/T1927.9-2021《无疵小试样木材物理力学性质试验方法第9部分：抗 弯强度测定》GB/T1927.6-2021《无疵小试样木材物理力学性质试验方法第6部分：干缩性测 定》GB/T6043-2009《木材pH值测定方法》GB/T1927.10-2021《无疵小试样木材物理力学性 质试验方法第10部分：抗弯弹性模量测定》 GB18584-2001《室内装饰装修材料木家具中有 害物质限量》GB/T1927.19-2021《无疵小试样木材物理力学性质试验方法第19部分：硬度测定》的检测，检测项目包含：木制件外，观含水率，甲醛释放量，硬度PH值，密度抗弯强度，干缩性抗弯弹性模量。 4、★站脚：采用铝合金一体压铸成型，尺寸：前高：640mm/后高：595mm*400mm*55mm，站脚净重量：2.4KG。为外观更加美观，站脚采用两个外漏固定螺丝位，外漏螺丝固定位处设计防尘塑料封盖，PP中空注塑材质，封盖安装后视觉为圆形，单个产品尺寸为30mm*10mm，两个固定螺丝孔距327mm，底脚尺寸：375mm*57mm*55mm；站脚装饰侧板椭圆形2块，尺寸为：高：560mm*宽395mm，侧板为更好的贴合站脚，特设计16个侧板固定胶粒位置，为了增加站脚稳定性设计5条加强筋，尺寸分别为：330mm/205mm/190mm/150mm/50mm，加强筋宽度为45mm，站脚顶部有6个安装扶手面孔洞。产品所用“铝合金”符合依据GB/T3325-2024《金属家具通用技术条件》 GB/T5237.1-2017《铝合金建筑型材第1 部分：基材》GB/T20975.25-2020《铝及铝合金化学分析方法第25部分：元素含量的测定电感耦合等离子体原子发射光谱法》GB/T24195-2009《金属和合金的腐蚀酸性盐雾、“干燥”和“湿润”条件下的循环加速腐蚀试验》的检测，检测项目包含：金属件外观，硬度附着力，耐盐浴，抗拉强度，规定非比例延伸强度，断后伸长率，韦氏硬度，化学成分(硅铁铜锌镁锰)，酸性盐雾试验方法A - 12个循环(96h)，以上项目全部符合国家标准。“脚盖”符合依据GB28481-2012《塑料家具中有害物质限量》 GB/T9341-2008《塑料弯曲性能的测定》 GB/T2411-2008《塑料和硬橡胶 使用硬度计测定压痕硬度(邵氏硬度)》GB/T4615-2013《聚氯乙烯残留氯乙烯单体的测定气相色谱法》HJ2547-2016《环境标志产品 技术要求家具》的检测，检测项目包含：重金属，多溴联苯，多溴二苯醚，多环芳烃，弯曲性能，压痕硬度(邵氏硬度)，残留氯乙烯单体，邻苯二甲酸酯。 5、★侧板：采用5mm优质环保高密度板经加工成型，增加美观采用双侧板，尺寸：长560mm，宽：395mm，每侧有8个固定侧板位。侧板表面处理：外覆专用布料。产品所用“高密度板”符合依据GB/T15102-2017《浸渍胶膜纸饰面纤维板和刨花板》 GB18580-2017《室内装饰装修材 料人造板及其制品中甲醛释放限量》的检测，检测项目包含：静曲强度，弹性模量，内结合强度，表面胶合强度，吸水厚度膨胀率，握螺钉力，表面耐划痕，表面耐磨，表面耐污染腐蚀，表面耐龟裂，甲醛释放量，含水率，表面耐冷热循环。 6、★海绵：椅背采用高密度聚氨酯定型海绵，由高精度生产设备及先进的配方冷固发泡一体成形，高密度、高回弹，久不变形，不易老化；海绵设计坐感符合人体坐姿与座椅设计的人体工程学，头枕靠带有内弧形， 密度高达45-60kg/m3.采用胶水贴布法。背海棉长度为740mm±5mm，最宽度为500mm±5mm，最窄宽度460mm±5mm，最高高度为140mm±5mm，最低高度：88mm±5mm,海棉密度为45KG/M3。为更好的贴服颈部，海绵顶部设计头枕造型：凸出头枕部分长280mm*210mm*25mm。密度45KG/m3。座海棉长度为460mm±5mm，宽度为520mm±5mm，高度为140mm±5mm,海棉密度为60KG/M3。产品所用“海绵”符合依据GB/T10802-2023《通用软质聚氨酯泡沫塑料》 GB8624-2012《建筑材料及制品燃烧性 能分级》及《2025年家具及家具用原辅材料抽样检验实施方案》的检测；检测项目包含：表观密度偏差，回弹率，75%压缩永久变形，拉伸强度，撕裂强度，断裂伸长率，灰分，甲醛散发，燃烧性能B1级。“胶水”符合依据GB18583-2008《室内装饰装修材料胶粘剂中有害物质限量》GB/T 32448-2015 胶粘剂中可溶性重金属铅、铬、镉、钡、汞、砷、硒、锑的测定，检测内容包含但不限于：GB 18583-2008 游离甲醛;苯;甲苯+二甲苯;总挥发性有机物 HJ 2541-2016 卤代烃GB /T 32448-2015 可溶性重金属。 7、★布料：座背面料采用高级专用布料，阻然，抗污，防褪色。产品所用“布”符合依据GB18401-2010《国家纺织产品基本安全技术规范》HJ2546-2016《环境标志产品技术要求纺织 产品》GB/T43821-2024《纺织品铅释放量的测定》的检测，检测项目包含：甲醛含量，PH值染色牢度，可分解芳香胺染料，四氯苯酚总量及邻苯基苯酚，铅释放量，燃烧性能 B1级。 8、★坐垫缓冲机构：内置扭簧结合阻尼器自动回弹装置，保证座椅在人离开后自动缓慢翻起，无冲击，零噪音。 座椅结构：采用铝合金一体压铸成型, 结构两侧受力,座包在外力作用与背相碰撞时,受力点应不在海绵上，而在座包两侧的角码上，从而更加耐用、牢固、更舒适。产品所用“阻尼器杆”符合依据GB/T3325-2024《金属家具通用技术条件》 GB/T24195-2009《金属和合金的腐蚀酸性 盐雾、“干燥”和“湿润”条件下的循环加速腐蚀试验》GB/T6739-2022《色漆和清漆 铅笔法测定漆膜硬度》的检测，检测项目包含：金属件外观，硬度附着力，冲击强度，耐腐蚀酸性盐雾试验方法A-12个循环(96h)。 9、★座椅座垫及靠背承重结构：采用铝合金一次性压铸成型，废弃传统冲压件的精度，铝合金压铸件为标准件，承重性比冲压件强，精度高回位准，噪音小，安全性高。靠背承重角码：采用3mm冷轧钢板冲压成90度直角型，连接靠背板和站脚，使受力点均匀分散在各个部位。产品所用“铝合金角码”符合依据GB/T11253-2019《碳素结构钢冷轧钢板及钢带》 GB/T3325-2024《金属家具通用技术条件》 GB/T24195-2009《金属和合金的腐蚀 酸性盐雾、“干燥”和“湿润”条件下的循环加速腐蚀试验》GB/T6739-2022《色漆和清漆 铅笔法测定漆膜硬度》的检测，检测内容包含但不限于：金属件外观 硬度 附着力 冲击强度 耐蚀 抗 下强度 后伸长率 酸盐雾试验方法 A-12 个循环(96h)；“冷轧钢板”符合国家标准QB/T 1951.2-2013《金属家具 质量检验及质量评定》;CB/T 6739-2006《色漆和清漆 铅笔法测定漆膜硬度》;的检测，检测项目：金属喷漆(塑)涂层硬度≥2H，表面理化性能金属喷漆(塑)涂层耐腐蚀：500h后，检查样板上划道两侧3mm外，无锈迹、剥落、起皱、变色和失光等现象；500h内，观察在溶液中样板上划道两侧3mm以外，无鼓泡产生。 10、写字板机构及写字板：写字板机构及写字板：为方便使用，采用后置写字板，写字板两侧边条采用优质铝合金经模具一体压铸成型，经后加工，表面采用防锈静电喷涂处理，美观大方。写字板两侧支撑件，采用优质钢板冲压成型，折叠方便，面板采用环保高密度板外覆防火板经热压一次成型。尺寸：500mm*298mm*15mm，高度750mm。 11、★紧固螺丝：采用防锈静电涂内六角膨胀螺丝，不生锈。产品所用“螺丝”符合依据GB/T3325-2024《金属家具通用技术条件》GB/T24195-2009《金属和合金的腐蚀酸性盐雾、“干燥”和“湿润”条件下的循环加速腐蚀试验》GB/T6739-2022《色漆和清漆 铅笔法测定漆膜硬度》的检测，检测项目包含：金属件外观，硬度附着力，耐盐浴，抗拉强度，规定非比例延伸强度，断后伸长率，韦氏硬度，化学成分(硅铁铜锌镁锰)，酸性盐雾试验方法A - 12个循环(96h)。 12、★表面处理：所有五金件经除油、除锈、酸洗、中和、表调、磷化等工序后静电喷涂灰白桔纹环氧型树脂粉沫涂料，经200℃高温固化而成，塑膜的光泽度、附着 力、硬度、耐冲力均符合标准，表面波纹均匀一致。产品所用“喷涂粉末”符合HG/T 2006-2022 热固性和热塑性粉末涂料GB/T 30647-2014 涂料中有害元素总含量的测定;检测内容包含但不限于：HG /T 2006-2022 外观;铅笔硬度;耐酸性;耐碱性;涂膜外观:耐冲击性;耐湿性GB /T 30647-2014 有害元素:锑、钡、砷、硒有害物质含量。 13、★制作工艺及质量要求：按照国家标准QB/T 2602-2013《影剧院公共座椅》生产，各种钢制骨架表面经酸洗除锈，碱洗除油，磷化烘干等工艺，采用静电粉末喷涂；全部焊接口平直、牢固、无焊疵，焊接处打磨平整，各构件部分平直，横竖条搭接垂直，插口吻合，装配平整、牢靠、稳定。“礼堂椅”符合依据《影剧院公共座椅》GB/T24346-2009《纺织品 防霉性能的评价》GB/T 17592-2011《纺织品 禁用偶氮染料的测定》GB18584-2001《室内装饰装修材料木家具中有害物质限量》GB/T1732-2020《漆膜耐冲击测定法》其中包含检测项目包含：产品全项检测，结构，用料-软质聚氨酯泡沫材料，防性能(黑曲霉 腊叶芽枝霉(多主枝孢霉)宛氏拟青霉 桔青霉 绿色木霉，出芽短梗霉，链格孢，赭曲霉，大毛霉，产黄青霉)，以上项目全部符合国家标准。成品检测符合依据:QB/T 4371-2012《家具抗菌性能的评价》，其中：金黄色葡萄球菌，大肠埃希氏菌，肺炎克雷伯氏菌，座疮丙酸杆菌，嗜麦芽窄食单胞菌，枯草芽抱杆菌，抑菌率均≥99%。 | 位 | 700
2 | 主席台 | 规格：1400*600*760mm； 1 木皮：优质天然胡桃木皮贴面（厚度≥0.6mm），木皮宽度≥200mm ，木皮纹理清晰自然，色泽一致，美观大方。 2 油漆：底漆和面漆均采用环保油漆，符合国家环保标准。透明度高，无尘喷涂,无颗粒、无气泡、无渣点、颜色均匀、硬度达2H级。 3 基材：优等绿色环保型中密度纤维板，甲醛释放量≤1.5mg/L，含水率≤12%，经防潮、防虫、防腐处理，抗弯力强，不易变形,各种物理、化学性能指标均达到国标相关标准。 4 粘胶：高级环保胶粘剂，符合GB18583-2008标准。 5 配件：优质五金件，全部经过防锈，防腐处理。 | 张 | 9
3 | 主席台椅子 | 1 椅架：采用优质橡木框架，含水率小于12%。 2 油漆：底漆和面漆均采用环保油漆，符合国家环保标准。透明度高，无尘喷涂,无颗粒、无气泡、无渣点、颜色均匀、硬度达2H级。 3 面料：西皮，厚度1.3-1.5mm、撕裂强度>35N/mm。 4 海绵：高密度定型海绵，密度为35-45kg/m³，长久使用不变形，回弹率：54%，具有透气性强，不易变形，不塌陷等优势。 | 把 | 18
4 | 演讲台 | 规格：600*500*1100mm， 基材：优质环保中密度纤维板、国内公认品牌，甲醛释放量符合E1级标准，符合欧洲环保标准。 木皮：优质胡桃木皮贴面（厚度≥0.6mm），经过十三道涂研工艺处理，具有强度大、韧性好、耐磨损、抛光性好、木纹清晰、优美自然等特点。 油漆：优质环保水性漆，五底三面，透明度高、附着力强，涂层亮度均匀不褪色，色泽柔和，手感良好,漆膜硬度达2H以上。 粘胶：优质高级环保粘胶，符合GB18583-2008《室内装饰修材料 胶粘剂中有害物质限量》标准。 配件：优质五金配件，五金配件紧密拼接，牢固，间隙细小且均匀，平整无毛刺。 | 个 | 1
5 | 接待室大沙发 | 规格：1800*760*810mm 木制框架外露、软包扶手、座靠舒适、符合人体工学；高强度S形弹簧，高弹力尼龙编织带穿插编织打底与海绵间隔垫麻布、弹簧或绷带材料与泡棉之间有高强度织物隔垫，面料平整饱满、松紧均匀、无褶皱、嵌线圆滑挺直、圆角均匀对称；颜色可选。 框架材料：木制，木材含水率 8%-12%； 覆面：优质一级牛皮覆面 ，厚度≥1.5mm，撕裂力≥100N，不含禁用偶氮染料； 海棉：内衬优质环保高回弹海棉，座密度≥35Kg/m³、背密度≥30Kg/m³、回弹性能≥40%、压缩变形率＜6%； 胶粘剂：优质环保胶粘剂，游离甲醛、苯、甲苯+二甲苯、总挥发性有机物符合国家标准； 涂饰：油漆或水性漆（二者任选其一），漆面耐划痕、耐高 温、耐酸碱，双面均衡涂饰，表面平整，无明显颗粒、渣点、颜色均匀、硬度≥2H、耐磨性强、能长久保持漆面效果、挥发性有机化合物、苯系物、游离甲醛释放量量均须达到国家标准。 | 组 | 2
6 | 接待室小沙发 | 规格：850*760*810mm 木制框架外露、软包扶手、座靠舒适、符合人体工学；高强度S形弹簧，高弹力尼龙编织带穿插编织打底与海绵间隔垫麻布、弹簧或绷带材料与泡棉之间有高强度织物隔垫，面料平整饱满、松紧均匀、无褶皱、嵌线圆滑挺直、圆角均匀对称；颜色可选。 框架材料：木制，木材含水率 8%-12%； 覆面：优质一级牛皮覆面 ，厚度≥1.5mm，撕裂力≥100N，不含禁用偶氮染料； 海棉：内衬优质环保高回弹海棉，座密度≥35Kg/m³、背密度≥30Kg/m³、回弹性能≥40%、压缩变形率＜6%； 胶粘剂：优质环保胶粘剂，游离甲醛、苯、甲苯+二甲苯、总挥发性有机物符合国家标准； 涂饰：油漆或水性漆（二者任选其一），漆面耐划痕、耐高 温、耐酸碱，双面均衡涂饰，表面平整，无明显颗粒、渣点、颜色均匀、硬度≥2H、耐磨性强、能长久保持漆面效果、挥发性有机化合物、苯系物、游离甲醛释放量量均须达到国家标准。 | 组 | 4
7 | 茶几 | 规格：1200*600*450mm，颜色可选。 基材：采用E1 级环保优质人造板，板材厚度≥18mm，甲醛释放量≤0.05mg/m³，总挥发性有机化合物（TVOC）释放量≤ 0.1mg/m³； 面材：优质木皮饰面，木皮厚度≥0.6mm，木皮宽度≥200mm，木皮颜色一致，纹理清晰自然，颜色均匀平整，无结疤，无瑕疵； 封边：几面板采用实木封边，厚度≥8mm，木材含水率 8%- 12%； 胶粘剂：优质环保胶粘剂，游离甲醛、苯、甲苯+二甲苯、总挥发性有机物符合国家标准； 涂饰：油漆或水性漆（二者任选其一），漆面耐划痕、耐高 温、耐酸碱，双面均衡涂饰，表面平整，无明显颗粒、渣点、颜色均匀、硬度≥2H、耐磨性强、能长久保持漆面效果、挥发性有机化合物、苯系物、游离甲醛释放量量均须达到国家标准。 | 个 | 2
8 | 化妆台、化妆凳 | 规格：1000*400*1350mm， 全实木制作，油漆或水性漆（二者任选其一），漆面耐划痕、耐高 温、耐酸碱，双面均衡涂饰，表面平整，无明显颗粒、渣点、颜色均匀、硬度≥2H、耐磨性强、能长久保持漆面效果、挥发性有机化合物、苯系物、游离甲醛释放量量均须达到国家标准。 化妆桌配置双抽，配一个斗柜，桌面配置化妆镜。 化妆凳规格340*280*400mm， | 组 | 2
9 | 茶水柜 | 1、贴面材料：采用进口实木皮,可采用胡桃木、樱桃木、榉木、花梨木、柚木等高级木皮，实木皮饰面，厚度0.8mm； 2、封边用材：白木或与贴面相同的进口实木木材； 3、基材：采用吉林露水河高密度板,优质绿色环保产品,甲醛含量≤1.0mg/L密度≥760kg/m3,静曲张度≥ 51.2Mpa,吸水膨胀率≤8.1%. 4、油漆：面漆采用PU聚脂漆,底漆采用PE不饱和树脂漆，符合欧洲环保要求 | 个 | 1
10 | 条形长桌 | 规格：1800*450*760mm。 基材：优质环保中密度纤维板、国内公认品牌，甲醛释放量符合E1级标准，符合欧洲环保标准。 木皮：优质胡桃木皮贴面（厚度≥0.6mm），经过十三道涂研工艺处理，具有强度大、韧性好、耐磨损、抛光性好、木纹清晰、优美自然等特点。 油漆：优质环保水性漆，五底三面，透明度高、附着力强，涂层亮度均匀不褪色，色泽柔和，手感良好,漆膜硬度达2H以上。 粘胶：优质高级环保粘胶，符合GB18583-2008《室内装饰修材料 胶粘剂中有害物质限量》标准。 配件：优质五金配件，五金配件紧密拼接，牢固，间隙细小且均匀，平整无毛刺。 | 张 | 12
12 | 主席台木地板 | 1.企口型15mm厚难燃多层实木地板，板缝用胶粘剂沾铺(颜色由业主选定) 2.3-5厚难燃泡沫塑料衬垫 3.30厚1:2.5水泥砂浆找平，压实抹光 4.水泥浆一道（内掺建筑胶） | 平米 | 217
13 | 实木踢脚线 | 难燃实木踢脚线，80mm宽12mm厚(样式由业主选定) | 米 | 61
14 | 本项合计

## 15-小报告厅
序号 | 产品名称 | 技术参数 | 单位 | 数量
1 | 双人位折叠桌 | 1、★桌面板：规格：1200*500*25mm（误差±2mm）。采用内芯厚度25mm密度板，宽度500mm。产品所用“高密度板”符合依据GB/T15102-2017《浸渍胶膜纸饰面纤维板和刨花板》、 GB18580-2017《室内装饰装修材料 人造板及其制品中甲醛释放限量》检测，检测内容包含：静曲强度 弾性模量 內结合强度 表面胶合强 吸水膨胀率 钉 表面耐划痕表面耐磨 表面耐污染腐蚀 表面耐龟裂 甲醛释放量（气候箱实验法） 含水率。 2、★桌板双面贴三聚氰胺面。采用1.0±0.2mm厚PVC热熔封边处理，环保耐用。产品所用“PVC封边条”符合依据QB/T4463-2013《家具用封边条技术要求》、SN/T3814-2014《橡胶和塑料制品中短链氯化石蜡的测定 气相色谱-串联质谱法》检测，检测项目包含：耐干热性，耐磨性，耐开裂性，耐老化性，耐冷热循环性，甲醛释放量，可迀移元素，短链化石蜡。 3、前挡板：规格：1100*300*12mm（误差±2mm）。采用内芯厚度12mm密度板，宽度300mm。桌板双面贴三聚氰胺面。采用1.0±0.2mm厚PVC热熔封边处理，环保耐用。 4、★桌架：采用40*20，壁厚1.2mm优质冷轧旦管，产品所用“钢管”检测依据QB/T 1951.2-2013《金属家具质检验及质量评定》、QB/T3827-1999《轻工产品金属镀层和化学处理层的耐腐蚀试验方法乙酸盐雾试验(ASS)法》、QB/T3832-1999《轻工产品金属镀层腐蚀试验结果的评价》检测，检测项目包含：表面理化性能金属喷漆(塑)涂层耐腐蚀：450h后，检查样板上划道两侧3mm外，无锈迹、剥落、起皱、变色和失光等现象；450h内，观察在溶液中样板上划道两侧3mm以外，无鼓泡产生。乙酸盐雾试验(ASS)连续喷雾600h以上，镀(涂)层对基体的保护等级10级，镀(涂)层本身耐腐蚀等级10级。 5、★脚侧固定件采用壁厚3.0mm优质热轧板，桌面支撑件采用壁厚3.0mm优质热轧板，经模具弯折、冲压、焊接成型，焊接处采用二氧化碳保护焊接工艺，焊接表面波纹均匀，焊接处无夹渣、气孔、焊瘤，焊丝咬边和飞溅，无脱焊、虚焊和焊空的现象。各钢件经除锈、酸洗、磷化等工序，经防锈处理，外层采用聚酯环氧粉末采用静电喷塑，颜色与桌面色板色彩搭配协调美观。表面光亮平整、无颗粒渣点、颜色均匀。喷涂层表面细腻，平整而且机械性好，不变形、不变质。产品所用“塑粉”检测依据HG/T 2006-2022《热固性和热塑性粉末涂料》、GB 18581-2020《木器涂料中有害物质限量》检测，检测内容包含：胶化时间190S以内，I型1类热固性粉末涂料的要求：耐酸性[3(质量分数)盐酸溶液]500h：耐碱性【5(质量分数)氢氧化钠溶液]-室外用500h：耐沸水性(500h)，有害物质限量的限量值要求：总铅(Pb)含量(限色漆、腻子和醇酸清漆)；可溶性重金属含量(限色漆、腻子和醇酸清漆)-镉(Cd)含量；可溶性重金属含量(限色漆、腻子和醇酸清漆)-铬(Cr)含量；可溶性重金属含量(限色漆、腻子和醇酸清漆)-汞(Hg)含量。 6、书网：表面经打磨抛光多道工处理工艺，表面经防锈、防污、淋化、静电喷涂处理。外形尺寸：318(L)*139(W)*27(H)±2mm，主体壁厚2.0±0.2mm，孔安装距离为150±0.5mm。安装6条横管采用直径12mm，壁厚1.2mm优质热轧圆管，经激光切割成型，表面经防锈、防污、淋化、静电喷涂处理。 7、书网两侧支撑件：采用冷轧钢板一体压铸成型。 8、脚轮：采用工程PP塑料万向轮，直径50mm。 9、功能：桌面活动，有翻转功能，带脚轮。 | 张 | 66
2 | 座椅 | 1、★背板及座板：背板规格：425*365*145mm（误差±1mm），壁厚>=6mm。采用工程塑料经模具注塑一次成型。面板采用大弧形设计，与腰部包裹更贴合舒适。表面均匀分布旦型通孔。座板规格：433*425*65mm（误差±1mm），壁厚>=6mm。采用工程塑料经模具注塑一次成型。表面设计阵列旦型通孔。座板下设计槽口与椅上架组件连接固定，能够有效缓解学生起身与座下时的冲击，有更好的物理保护。产品所用“椅子坐背板（塑料）”检测依据GB28481-2012《塑料家具中有害物质限量》、GB/T9341-2008《塑料 弯曲性能的测定》、GB/T2411-2008《塑料和硬橡胶 使用硬度计测定压痕硬度(邵氏硬度)》、GB/T46152013《聚氯乙烯 残留氣乙烯单体的测定 气相色谱法》、 HJ2547-2016《环境标志产品技术要求 家具》检测，检测项目包含：重金属 多溴联苯 多溴二苯醚 多环芳烃 弯曲性能 压痕硬度(邵氏硬度)残留氯乙烯单体 邻苯二甲酸酯。 2、★椅架：采用厚度直径22mm，壁厚2.0mm优质冷轧圆管，与背连接件采用圆直径63mm，壁厚2.0mm优质冷轧圆管，扶手支撑管采用采用厚度直径22mm，壁厚2.0mm优质冷轧圆管，产品所用“钢管”检测依据QB/T 1951.2-2013《金属家具质检验及质量评定》、GB/T13667.1-2003《钢制书架通用技术条件》、QB/T3827-1999《轻工产品金属镀层和化学处理层的耐腐蚀试验方法乙酸盐雾试验(ASS)法》、QB/T3832-1999《轻工产品金属镀层腐蚀试验结果的评价》检测，检测项目包含：表面理化性能金属喷漆(塑)涂层耐腐蚀：450h后，检查样板上划道两侧3mm外，无锈迹、剥落、起皱、变色和失光等现象；450h内，观察在溶液中样板上划道两侧3mm以外，无鼓泡产生。乙酸盐雾试验(ASS)连续喷雾600h以上，镀(涂)层对基体的保护等级10级，镀(涂)层本身耐腐蚀等级10级。 3、★钢管经模具弯折焊接成型，焊接处采用二氧化碳保护焊接工艺，焊接表面波纹均匀，焊接处无夹渣、气孔、焊瘤，焊丝咬边和飞溅，无脱焊、虚焊和焊空的现象。各钢件经除锈、酸洗、磷化等工序，经防锈处理，外层采用聚酯环氧粉末采用静电喷塑，颜色与桌面色板色彩搭配协调美观。表面光亮平整、无颗粒渣点、颜色均匀。喷涂层表面细腻，平整而且机械性好，不变形、不变质。产品所用“塑粉”检测依据HG/T 2006-2022《热固性和热塑性粉末涂料》、GB 18581-2020《木器涂料中有害物质限量》检测，检测内容包含：胶化时间190S以内，I型1类热固性粉末涂料的要求：耐酸性[3(质量分数)盐酸溶液]500h：耐碱性【5(质量分数)氢氧化钠溶液]-室外用500h：耐沸水性(500h)，有害物质限量的限量值要求：总铅(Pb)含量(限色漆、腻子和醇酸清漆)；可溶性重金属含量(限色漆、腻子和醇酸清漆)-镉(Cd)含量；可溶性重金属含量(限色漆、腻子和醇酸清漆)-铬(Cr)含量；可溶性重金属含量(限色漆、腻子和醇酸清漆)-汞(Hg)含量。 4、背边接件两侧配直径63mm塑料封口装饰盖，采用工程PP塑料经模具注塑一次成型。 5、扶手面：采用工程PP塑料经模具注塑一次成型。 6、脚轮：采用工程PP塑料万向轮，直径50mm。 | 把 | 150
3 | 主席台 | 规格：1400*600*760mm； 1 木皮：优质天然胡桃木皮贴面（厚度≥0.6mm），木皮宽度≥200mm ，木皮纹理清晰自然，色泽一致，美观大方。 2 油漆：底漆和面漆均采用环保油漆，符合国家环保标准。透明度高，无尘喷涂,无颗粒、无气泡、无渣点、颜色均匀、硬度达2H级。 3 基材：优等绿色环保型中密度纤维板，甲醛释放量≤1.5mg/L，含水率≤12%，经防潮、防虫、防腐处理，抗弯力强，不易变形,各种物理、化学性能指标均达到国标相关标准。 4 粘胶：高级环保胶粘剂，符合GB18583-2008标准。 5 配件：优质五金件，全部经过防锈，防腐处理。 | 张 | 4
4 | 主席台椅子 | 椅架：优质硬木实木框架，四腿带扶手结构；木材含水率 8%-12%，椅座椅背内的木框及椅架全部采用传统榫卯结构（不使用五金连接件或圆榫结构），靠背及座面软包、座面底部四角配置三角卡木榫卯结构。实木扶手，扶手前段曲线造型、靠背加厚有腰托结构、座面舒适型加厚结构；颜色可选。 覆面：优质一级牛皮覆面 ，厚度≥1.5mm，撕裂力≥100N，不含禁用偶氮染料； 泡棉：内衬优质环保高回弹一次成形泡棉，座密度≥35Kg/m ³、背密度≥30Kg/m³、回弹性能≥40%、压缩变形率＜6%； 衬板：靠背及座面E1 级环保弯曲木胶合板，厚度≥12mm，阻燃、透气、吸音抗收缩特性，长久使用不变形、不塌陷； 涂饰：油漆或水性漆（二者任选其一），漆面耐划痕、耐高 温、耐酸碱，双面均衡涂饰，表面平整，无明显颗粒、渣点、颜色均匀、硬度≥2H、耐磨性强、能长久保持漆面效果、挥发性有机化合物、苯系物、游离甲醛释放量量均须达到国家标准。 | 把 | 8
5 | 茶水柜 | 1、贴面材料：采用进口实木皮,可采用胡桃木、樱桃木、榉木、花梨木、柚木等高级木皮，实木皮饰面，厚度0.8mm； 2、封边用材：白木或与贴面相同的进口实木木材； 3、基材：采用吉林露水河高密度板,优质绿色环保产品,甲醛含量≤1.0mg/L密度≥760kg/m3,静曲张度≥ 51.2Mpa,吸水膨胀率≤8.1%. 4、油漆：面漆采用PU聚脂漆,底漆采用PE不饱和树脂漆，符合欧洲环保要求 | 个 | 1
6 | 本项合计

## 16-大会议室桌椅
序号 | 名称 | 技术参数 | 单位 | 数量
1 | 会议桌 | 规格：8000*2400*760mm， 基材：优质环保中密度纤维板、国内公认品牌，甲醛释放量符合E1级标准，符合欧洲环保标准。 木皮：优质胡桃木皮贴面（厚度≥0.6mm），经过十三道涂研工艺处理，具有强度大、韧性好、耐磨损、抛光性好、木纹清晰、优美自然等特点。 油漆：优质环保水性漆，五底三面，透明度高、附着力强，涂层亮度均匀不褪色，色泽柔和，手感良好,漆膜硬度达2H以上。 粘胶：优质高级环保粘胶，符合GB18583-2008《室内装饰修材料 胶粘剂中有害物质限量》标准。 配件：优质五金配件，五金配件紧密拼接，牢固，间隙细小且均匀，平整无毛刺。 | 张 | 1
2 | 茶水柜 | 1、贴面材料：采用进口实木皮,可采用胡桃木、樱桃木、榉木、花梨木、柚木等高级木皮，实木皮饰面，厚度0.8mm； 2、封边用材：白木或与贴面相同的进口实木木材； 3、基材：采用吉林露水河高密度板,优质绿色环保产品,甲醛含量≤1.0mg/L密度≥760kg/m3,静曲张度≥ 51.2Mpa,吸水膨胀率≤8.1%. 4、油漆：面漆采用PU聚脂漆,底漆采用PE不饱和树脂漆，符合欧洲环保要求 | 个 | 1
3 | 会议长条桌 | 规格：1800*450*760mm。 基材：优质环保中密度纤维板、国内公认品牌，甲醛释放量符合E1级标准，符合欧洲环保标准。 木皮：优质胡桃木皮贴面（厚度≥0.6mm），经过十三道涂研工艺处理，具有强度大、韧性好、耐磨损、抛光性好、木纹清晰、优美自然等特点。 油漆：优质环保水性漆，五底三面，透明度高、附着力强，涂层亮度均匀不褪色，色泽柔和，手感良好,漆膜硬度达2H以上。 粘胶：优质高级环保粘胶，符合GB18583-2008《室内装饰修材料 胶粘剂中有害物质限量》标准。 配件：优质五金配件，五金配件紧密拼接，牢固，间隙细小且均匀，平整无毛刺。 | 张 | 8
4 | 会议椅 | 椅架：优质硬木实木框架，四腿带扶手结构；木材含水率 8%-12%，椅座椅背内的木框及椅架全部采用传统榫卯结构（不使用五金连接件或圆榫结构），靠背及座面软包、座面底部四角配置三角卡木榫卯结构。实木扶手，扶手前段曲线造型、靠背加厚有腰托结构、座面舒适型加厚结构；颜色可选。 覆面：优质一级牛皮覆面 ，厚度≥1.5mm，撕裂力≥100N，不含禁用偶氮染料； 泡棉：内衬优质环保高回弹一次成形泡棉，座密度≥35Kg/m ³、背密度≥30Kg/m³、回弹性能≥40%、压缩变形率＜6%； 衬板：靠背及座面E1 级环保弯曲木胶合板，厚度≥12mm，阻燃、透气、吸音抗收缩特性，长久使用不变形、不塌陷； 涂饰：油漆或水性漆（二者任选其一），漆面耐划痕、耐高 温、耐酸碱，双面均衡涂饰，表面平整，无明显颗粒、渣点、颜色均匀、硬度≥2H、耐磨性强、能长久保持漆面效果、挥发性有机化合物、苯系物、游离甲醛释放量量均须达到国家标准。 | 张 | 24
5 | 条桌椅子 | 1 椅架：采用优质橡木框架，含水率小于12%。 2 油漆：聚脂油漆，绿色环保，漆膜硬度达2H~3H之间。木纹清晰。底漆和面漆均采用环保油漆，符合国家环保标准。透明度高，无尘喷涂,无颗粒、无气泡、无渣点、颜色均匀、硬度达2H级。 3 面料：西皮，厚度1.3-1.5mm、撕裂强度>35N/mm。 4 海绵：高密度定型海绵，密度为35-45kg/m³，长久使用不变形，回弹率：54%，具有透气性强，不易变形，不塌陷等优势。 | 张 | 24
6 | 本项合计

## 17-名师工作室桌椅
序号 | 产品名称 | 技术参数 | 单位 | 数量
1 | 会议桌 | 规格：5000*1800*760mm， 基材：优质环保中密度纤维板、国内公认品牌，甲醛释放量符合E1级标准，符合欧洲环保标准。 木皮：优质胡桃木皮贴面（厚度≥0.6mm），经过十三道涂研工艺处理，具有强度大、韧性好、耐磨损、抛光性好、木纹清晰、优美自然等特点。 油漆：优质环保水性漆，五底三面，透明度高、附着力强，涂层亮度均匀不褪色，色泽柔和，手感良好,漆膜硬度达2H以上。 粘胶：优质高级环保粘胶，符合GB18583-2008《室内装饰修材料 胶粘剂中有害物质限量》标准。 配件：优质五金配件，五金配件紧密拼接，牢固，间隙细小且均匀，平整无毛刺。 | 张 | 1
2 | 会议椅 | 椅架：弓形结构；型材为椭圆管的优质金属弓形椅架，管壁壁厚≥ 1.2mm，表面特殊后电镀，配优质尼龙脚垫，保证结实耐用。扶手与脚架一体结构，PU 盖板扶手；颜色可选。 覆面：优质一级牛皮覆面 ，厚度≥1.5mm，撕裂力≥100N，不含禁用偶氮染料； 泡棉：内衬优质环保高回弹一次成形 PU 泡棉，座密度≥35Kg/m³、背密度≥30Kg/m³、回弹性能≥40%、压缩变形率＜6%； 衬板：E1 级环保弯曲木胶合板，厚度≥12mm，阻燃、透气、吸音抗收缩特性，长久使用不变形、不塌陷； 胶粘剂：优质环保胶粘剂，游离甲醛、苯、甲苯+二甲苯、总挥发性有机物符合国家标准； | 把 | 16
3 | 茶水柜 | 1、贴面材料：采用进口实木皮,可采用胡桃木、樱桃木、榉木、花梨木、柚木等高级木皮，实木皮饰面，厚度0.8mm； 2、封边用材：白木或与贴面相同的进口实木木材； 3、基材：采用吉林露水河高密度板,优质绿色环保产品,甲醛含量≤1.0mg/L密度≥760kg/m3,静曲张度≥ 51.2Mpa,吸水膨胀率≤8.1%. 4、油漆：面漆采用PU聚脂漆,底漆采用PE不饱和树脂漆，符合欧洲环保要求 | 张 | 1
4 | 双人位折叠桌 | 1、★桌面板：规格：1200*500*25mm（误差±2mm）。采用内芯厚度25mm密度板，宽度500mm。产品所用“高密度板”符合依据GB/T15102-2017《浸渍胶膜纸饰面纤维板和刨花板》、 GB18580-2017《室内装饰装修材料 人造板及其制品中甲醛释放限量》检测，检测内容包含：静曲强度 弾性模量 內结合强度 表面胶合强 吸水膨胀率 钉 表面耐划痕表面耐磨 表面耐污染腐蚀 表面耐龟裂 甲醛释放量（气候箱实验法） 含水率。 2、★桌板双面贴三聚氰胺面。采用1.0±0.2mm厚PVC热熔封边处理，环保耐用。产品所用“PVC封边条”符合依据QB/T4463-2013《家具用封边条技术要求》、SN/T3814-2014《橡胶和塑料制品中短链氯化石蜡的测定 气相色谱-串联质谱法》检测，检测项目包含：耐干热性，耐磨性，耐开裂性，耐老化性，耐冷热循环性，甲醛释放量，可迀移元素，短链化石蜡。 3、前挡板：规格：1100*300*12mm（误差±2mm）。采用内芯厚度12mm密度板，宽度300mm。桌板双面贴三聚氰胺面。采用1.0±0.2mm厚PVC热熔封边处理，环保耐用。 4、★桌架：采用40*20，壁厚1.2mm优质冷轧旦管，产品所用“钢管”检测依据QB/T 1951.2-2013《金属家具质检验及质量评定》、QB/T3827-1999《轻工产品金属镀层和化学处理层的耐腐蚀试验方法乙酸盐雾试验(ASS)法》、QB/T3832-1999《轻工产品金属镀层腐蚀试验结果的评价》检测，检测项目包含：表面理化性能金属喷漆(塑)涂层耐腐蚀：450h后，检查样板上划道两侧3mm外，无锈迹、剥落、起皱、变色和失光等现象；450h内，观察在溶液中样板上划道两侧3mm以外，无鼓泡产生。乙酸盐雾试验(ASS)连续喷雾600h以上，镀(涂)层对基体的保护等级10级，镀(涂)层本身耐腐蚀等级10级。 5、★脚侧固定件采用壁厚3.0mm优质热轧板，桌面支撑件采用壁厚3.0mm优质热轧板，经模具弯折、冲压、焊接成型，焊接处采用二氧化碳保护焊接工艺，焊接表面波纹均匀，焊接处无夹渣、气孔、焊瘤，焊丝咬边和飞溅，无脱焊、虚焊和焊空的现象。各钢件经除锈、酸洗、磷化等工序，经防锈处理，外层采用聚酯环氧粉末采用静电喷塑，颜色与桌面色板色彩搭配协调美观。表面光亮平整、无颗粒渣点、颜色均匀。喷涂层表面细腻，平整而且机械性好，不变形、不变质。产品所用“塑粉”检测依据HG/T 2006-2022《热固性和热塑性粉末涂料》、GB 18581-2020《木器涂料中有害物质限量》检测，检测内容包含：胶化时间190S以内，I型1类热固性粉末涂料的要求：耐酸性[3(质量分数)盐酸溶液]500h：耐碱性【5(质量分数)氢氧化钠溶液]-室外用500h：耐沸水性(500h)，有害物质限量的限量值要求：总铅(Pb)含量(限色漆、腻子和醇酸清漆)；可溶性重金属含量(限色漆、腻子和醇酸清漆)-镉(Cd)含量；可溶性重金属含量(限色漆、腻子和醇酸清漆)-铬(Cr)含量；可溶性重金属含量(限色漆、腻子和醇酸清漆)-汞(Hg)含量。 6、书网：表面经打磨抛光多道工处理工艺，表面经防锈、防污、淋化、静电喷涂处理。外形尺寸：318(L)*139(W)*27(H)±2mm，主体壁厚2.0±0.2mm，孔安装距离为150±0.5mm。安装6条横管采用直径12mm，壁厚1.2mm优质热轧圆管，经激光切割成型，表面经防锈、防污、淋化、静电喷涂处理。 7、书网两侧支撑件：采用冷轧钢板一体压铸成型。 8、脚轮：采用工程PP塑料万向轮，直径50mm。 9、功能：桌面活动，有翻转功能，带脚轮。 | 张 | 5
5 | 座椅 | 1、★背板及座板：背板规格：425*365*145mm（误差±1mm），壁厚>=6mm。采用工程塑料经模具注塑一次成型。面板采用大弧形设计，与腰部包裹更贴合舒适。表面均匀分布旦型通孔。座板规格：433*425*65mm（误差±1mm），壁厚>=6mm。采用工程塑料经模具注塑一次成型。表面设计阵列旦型通孔。座板下设计槽口与椅上架组件连接固定，能够有效缓解学生起身与座下时的冲击，有更好的物理保护。产品所用“椅子坐背板（塑料）”检测依据GB28481-2012《塑料家具中有害物质限量》、GB/T9341-2008《塑料 弯曲性能的测定》、GB/T2411-2008《塑料和硬橡胶 使用硬度计测定压痕硬度(邵氏硬度)》、GB/T46152013《聚氯乙烯 残留氣乙烯单体的测定 气相色谱法》、 HJ2547-2016《环境标志产品技术要求 家具》检测，检测项目包含：重金属 多溴联苯 多溴二苯醚 多环芳烃 弯曲性能 压痕硬度(邵氏硬度)残留氯乙烯单体 邻苯二甲酸酯。 2、★椅架：采用厚度直径22mm，壁厚2.0mm优质冷轧圆管，与背连接件采用圆直径63mm，壁厚2.0mm优质冷轧圆管，扶手支撑管采用采用厚度直径22mm，壁厚2.0mm优质冷轧圆管，产品所用“钢管”检测依据QB/T 1951.2-2013《金属家具质检验及质量评定》、GB/T13667.1-2003《钢制书架通用技术条件》、QB/T3827-1999《轻工产品金属镀层和化学处理层的耐腐蚀试验方法乙酸盐雾试验(ASS)法》、QB/T3832-1999《轻工产品金属镀层腐蚀试验结果的评价》检测，检测项目包含：表面理化性能金属喷漆(塑)涂层耐腐蚀：450h后，检查样板上划道两侧3mm外，无锈迹、剥落、起皱、变色和失光等现象；450h内，观察在溶液中样板上划道两侧3mm以外，无鼓泡产生。乙酸盐雾试验(ASS)连续喷雾600h以上，镀(涂)层对基体的保护等级10级，镀(涂)层本身耐腐蚀等级10级。 3、★钢管经模具弯折焊接成型，焊接处采用二氧化碳保护焊接工艺，焊接表面波纹均匀，焊接处无夹渣、气孔、焊瘤，焊丝咬边和飞溅，无脱焊、虚焊和焊空的现象。各钢件经除锈、酸洗、磷化等工序，经防锈处理，外层采用聚酯环氧粉末采用静电喷塑，颜色与桌面色板色彩搭配协调美观。表面光亮平整、无颗粒渣点、颜色均匀。喷涂层表面细腻，平整而且机械性好，不变形、不变质。产品所用“塑粉”检测依据HG/T 2006-2022《热固性和热塑性粉末涂料》、GB 18581-2020《木器涂料中有害物质限量》检测，检测内容包含：胶化时间190S以内，I型1类热固性粉末涂料的要求：耐酸性[3(质量分数)盐酸溶液]500h：耐碱性【5(质量分数)氢氧化钠溶液]-室外用500h：耐沸水性(500h)，有害物质限量的限量值要求：总铅(Pb)含量(限色漆、腻子和醇酸清漆)；可溶性重金属含量(限色漆、腻子和醇酸清漆)-镉(Cd)含量；可溶性重金属含量(限色漆、腻子和醇酸清漆)-铬(Cr)含量；可溶性重金属含量(限色漆、腻子和醇酸清漆)-汞(Hg)含量。 4、背边接件两侧配直径63mm塑料封口装饰盖，采用工程PP塑料经模具注塑一次成型。 5、扶手面：采用工程PP塑料经模具注塑一次成型。 6、脚轮：采用工程PP塑料万向轮，直径50mm。 | 把 | 10
6

## 20-教师办公桌椅
序号 | 产品名称 | 技术参数 | 单位 | 数量
1 | 实木办公桌 | 规格：1600*800*760mm 1 木皮：优质天然胡桃木皮贴面（厚度≥0.6mm），木皮宽度≥200mm ，木皮纹理清晰自然，色泽一致，美观大方。 2 油漆：底漆和面漆均采用环保油漆，符合国家环保标准。透明度高，无尘喷涂,无颗粒、无气泡、无渣点、颜色均匀、硬度达2H级。 3 基材：优等绿色环保型中密度纤维板，甲醛释放量≤1.5mg/L，含水率≤12%，经防潮、防虫、防腐处理，抗弯力强，不易变形,各种物理、化学性能指标均达到国标相关标准。 4 粘胶：高级环保胶粘剂，符合GB18583-2008标准 5 配件：优质五金件，全部经过防锈，防腐处理 | 张 | 30
2 | 办公椅 | 1 面 料：面料选用优质颐达网布，椅背有弧度造型，人体工学设计。 2 海绵：内衬无氟高密度定型优质发泡海绵，密度为35-45KG/立方，回弹力：47%。理化性能符合国家现行标准。 3 椅架：优质不锈钢架，壁厚为1.2mm,表面经镀铬喷涂防锈处理。 | 把 | 30
本项合计

## 21-学生午休式课桌椅
序号 | 产品名称 | 技术参数 | 单位 | 数量
1 | 学生午休式课桌 | 1、课桌规格：600 x 400 x760mm， 2、钢管钢件： （1）★桌架子主体全部采用高频焊接钢管；桌脚架采用：60*30*1.2mm平旦管；内套管采用：50*25*1.2mm平旦管；U型管采用：40*20*1.2mm平旦管折弯成形；面板下托管采用：25*25*1.2mm方管焊接成形。产品所用“桌椅钢脚”检测依据GB/T11253-2019《碳素结构钢冷轧钢板及钢带》、GB/T3325-2024《金属家具通用技术条件》、 GB/T10561-2023《钢中非金属夹杂物含量的测定 标准评级图显微检验法》、GB/T13237-2013《优质碳素结构钢冷轧钢板和钢带》、GB/T 224-2019《钢的脱碳层深度测定法》、GB/T6739-2022《色漆和清漆 铅笔法测定漆膜硬度》、GB/T24195-2009《金属和合金的腐蚀 酸性盐“干燥”和“湿润”条件下的循环加速腐蚀试验》检测，检测内容包含：金属件外观 硬度 冲击强度 耐腐蚀 附着力 下屈服强度 抗拉强度 断后伸长率 化学成分(C Si MnPS Ni Cr Cu)非金属夹杂物含量 脱碳层深度 酸性盐雾试验方法 A-12 个循环。 （2）焊接处采用二氧化碳保护焊接工艺，焊接表面波纹均匀，焊接处无夹渣、气孔、焊瘤，焊丝咬边和飞溅，无脱焊、虚焊和焊空的现象。各钢件经除锈、酸洗、磷化等工序，经防锈处理，外层采用聚酯环氧粉末采用静电喷塑，颜色与桌面色板色彩搭配协调美观。表面光亮平整、无颗粒渣点、颜色均匀。喷涂层表面细腻，平整而且机械性好，不变形、不变质。 3、★桌面板：规格600*400*18±2mm，用高密度贴双面防火三聚氰胺面,注塑封边总高厚22mm，与板面结合的注塑边更薄，封边高度在保证品质的同时更薄，对手臂的压力更小；板面有一个笔槽，笔槽规格为240*35*10mm（误差允许±2mm）；注塑一次成型封边，轻便不失厚重感，防水防潮；封边高于板面，使桌面东西不易掉落。产品所用“高密度板”检测依据GB/T15102-2017《浸渍胶膜纸饰面纤维板和刨花板》、GB18580-2017《室内装饰装修材料 人造板及其制品中甲醛释放限量》检测，检测内容包含：静曲强度 弾性模量 內结合强度 表面胶合强 吸水膨胀率 钉 表面耐划痕表面耐磨 表面耐污染腐蚀 表面耐龟裂 甲醛释放量（气候箱实验法） 含水率。 4、★书斗：内尺寸规格440*350*50mm（误差允许±2mm），采用优质冷轧钢板，一次冲压成型，厚度：0.7mm。产品所用“冷轧钢板”检测依据QB/T 1951.2-2013《金属家具 质量检验及质量评定》、CB/T 6739-2006《色漆和清漆 铅笔法测定漆膜硬度》检测，检测项目：金属喷漆(塑)涂层硬度≥2H，表面理化性能金属喷漆(塑)涂层耐腐蚀：500h后，检查样板上划道两侧3mm外，无锈迹、剥落、起皱、变色和失光等现象；500h内，观察在溶液中样板上划道两侧3mm以外，无鼓泡产生。 5、★脚套（封口胶套）：采用PP工程塑料一体成型，规格为 63*43*43mm，脚套使用螺丝固定，保证脚套在使用过程中不容易脱落。产品所用“脚套”检测依据GB28481-2012《塑料家具中有害物质限量》、 GB/T9341-2008《塑料 弯曲性能的测定》、GB/T2411-2008《塑料和硬橡胶 使用硬度计测定乐痕硬度(邵氏硬度)》、GB/T46152013《聚氣乙烯 残留氯乙烯单体的测定 气相色谱法》、 HJ2547-2016《环境标志产品技术要求 家具》检测；检测包含：重金属 多溴联苯 多溴二苯醚 多环芳烃 弯曲性能 压痕硬度(邵氏硬度)残留氯乙烯单体 邻苯二甲酸酯。 6、★连接紧固件：各连接安装上用的螺丝螺母都符合国家标准。产品所用“螺丝”检测依据GB/T3325-2024《金属家具通用技术条件》、 GB/T24195-2009《金属和合金的腐蚀 酸性盐雾、“干燥”和“湿润”条件下的循环加速腐蚀试验》、GB/T6739-2022《色漆和清漆铅笔法测定漆膜硬度》检测，检测内容包含：金属件外观 硬度 附着力 耐腐蚀 酸性盐雾试验方法 A-12 个循环(96h)。 | 张 | 500
2 | 学生午休式课椅 | 1、课椅规格：椅深630mm，椅高990~1080mm，椅宽420mm，座高405mm；午休模式椅深：≥1490mm。 2、椅脚架采用：60*30*1.5mm平旦管，底座下架采用：40*20*1.5mm平旦管和50*25*1.5mm平旦管，伸缩件采用50*25*1,5mm平旦管和φ15*1.5mm圆管，伸缩固定件采用50*25*1.5mm平旦管和2.5mm钢板折弯成形。 3、★焊接处采用二氧化碳保护焊接工艺，焊接表面波纹均匀，焊接处无夹渣、气孔、焊瘤，焊丝咬边和飞溅，无脱焊、虚焊和焊空的现象。各钢件经除锈、酸洗、磷化等工序，经防锈处理，外层采用聚酯环氧粉末采用静电喷塑，颜色与桌面色板色彩搭配协调美观。表面光亮平整、无颗粒渣点、颜色均匀。喷涂层表面细腻，平整而且机械性好，不变形、不变质。产品所用“塑粉”检测依据HG/T 2006-2022《热固性和热塑性粉末涂料》、GB 18581-2020《木器涂料中有害物质限量》检测，检测内容包含：胶化时间190S以内，I型1类热固性粉末涂料的要求：耐酸性[3(质量分数)盐酸溶液]500h：耐碱性【5(质量分数)氢氧化钠溶液]-室外用500h：耐沸水性(500h)，有害物质限量的限量值要求：总铅(Pb)含量(限色漆、腻子和醇酸清漆)；可溶性重金属含量(限色漆、腻子和醇酸清漆)-镉(Cd)含量；可溶性重金属含量(限色漆、腻子和醇酸清漆)-铬(Cr)含量；可溶性重金属含量(限色漆、腻子和醇酸清漆)-汞(Hg)含量。 4、脚套（封口胶套）：采用PP工程塑料一体成型，规格67*50*44mm±2mm,。脚套使用螺丝固定，保证脚套在使用过程中不容易脱落。 5、★座板和背板：座板规格430*420*80mm±2mm, 背板规格420*400*88mm±2mm,采用环保尼龙注塑成型，无异味无有害物质，不用担心会有甲醛超标影响，有利于学生的健康。圆润的线条设计，大方得体。中间部分采用大面积的镂空网格，起到良好散热等特点。不变质、不变形、不受潮，方便清洗。座架与座板相匹配，能够有效缓解学生起身与座下时的冲击，有更好的物理保护作用；让学生座的更舒适。产品所用“椅子坐背板（塑料）”检测依据GB28481-2012《塑料家具中有害物质限量》、GB/T9341-2008《塑料 弯曲性能的测定》、GB/T2411-2008《塑料和硬橡胶 使用硬度计测定压痕硬度(邵氏硬度)》、GB/T46152013《聚氯乙烯 残留氣乙烯单体的测定 气相色谱法》 、HJ2547-2016《环境标志产品技术要求 家具》检测，检测项目包含：重金属 多溴联苯 多溴二苯醚 多环芳烃 弯曲性能 压痕硬度(邵氏硬度)残留氯乙烯单体 邻苯二甲酸酯。 6、护脚板：规格233*175*90mm±2mm,采用环保尼龙注塑成型，结构采用可翻转模式。需要休息时通过拉出伸缩杆，并翻转脚踏板，休息时踏板托住小脚下部，避免休息过程中出现酸痛现象，影响后续学习状态。 7、头枕板：规格：280*152*37mm±2mm,采用环保尼龙注塑成型，结构采用可升降模式，24档位卡槽，调节范围0~120mm。很灵活的通过调节头枕上下位置，使学生寻找更适合的位置，学习更舒心。 8、摇摆机构：机构内部高强度冷轧钢板冲压成型，后采用淬火加硬处理，设计理念采用偏心轮+齿轮结构设计，任何角度都可以停靠，不下垂无安全隐患。外部配PP塑料封盖，长期使用无异响，稳定耐用不变形，免维护。通过手柄旋转，即可轻松控制背部角度，调节角度范围70~120度。 9、连接紧固件：各连接安装上用的螺丝螺母都符合国家标准。 10、★制作工艺及质量要求：按照国家标准（QB/T 4071-2021）《课桌椅》标准生产，各种钢制骨架表面经酸洗除锈，碱洗除油，磷化烘干等工艺，采用静电粉末喷涂（哑光黑色）；全部焊接口平直、牢固、无焊疵，焊接处打磨平整，各构件部分平直，横竖条搭接垂直，插口吻合，装配平整、牢靠、稳定。“课桌椅”成品检测依据QB/T4071-2021《课桌椅》、GB28007-2011《儿童家具通用技术条件》、 QB/T3826-1999《轻工产品金属镀层和化学处理层的耐腐蚀试验方法中性盐雾试验(NSS)法》、GB18584-2001《室内装饰装修材料 木家具中有害物质限量》 、GB28481-2012《塑料家具中有害物质限量》、 GB/T4893.1-2021《家具表面漆膜理化性能试验 第1部分:耐冷液测定法》检测；检测项目包含：主要尺寸、外观性能、形状与位置公差、表面理化性能软硬质履面、金属喷涂层.塑料件表面理化性能、安全要求、力学性能、有害物质限量-甲醛、表面涂层有害物质-可迁移元素-砷.钡.镉.铬.铅.汞.硒、塑料件中有害物质限量-邻苯二甲酸酯、可溶性铅、可溶性镉、可溶性铬、可溶性汞、多环芳烃-苯并[a]芘、多环芳烃16 种多环芳烃(PAH)总量、多溴联苯.多溴二苯醚。 | 张 | 500
3 | 本项合计